## Синтетические
Марка масла | Максимальная рабочая температура, С | Наличие присадок | Применение | Зарубежные аналоги-заменители
ИПМ-10 ТУ 38.101.1299-2006 | 200 | Антиокислительные, противоизносная и антикоррозионная | Для теплонапряженных авиационных турбореактивных двигателей. Обладает хорошими вязкостно-температурными свойствами | Turbonycoil 210A, Mobil Turbo 3 19A-2
ВНИИ НИ 50-1-4ф ГОСТ 13076-86 | 200 | Антиокислительная, противоизностная | Имеет хорошие низкотемпературные характеристики. Уступает маслу ИПМ-10 по термоокислительной стабильности и смазывающей способности | Turbonycoil 210A, Mobil Turbo 3 19A-2, Aeroshell Turbine Oil 390
ВНИИ НП 50-1-4у ТУ 38.401-58-12-91 | 200 | Комплекс присадок | Для авиационных ГТД. Вырабатываетс на основе масла ВНИИ НП 50-1-4ф, имеет улучшенные характеристики | Castrol AERO 325, Exxon Turbo Oil 2389, Ayrex S Turbo 256, Mobil Jet Oil 11, Exxon Turbo Oil 2380, Aeroshell Turbine Oil 560, Turbonycoil 525-2A, Turbonycoil 600
ЛЗ-240 ТУ 301-04-010-92 | 175 |  | Для газотурбинных и других специальных двигателей и редукторов
Б-3В ТУ 38 101295-85 | 175 | Антиокислительная, противоизносная | Для ГТД вертолетов, в редукторах
ВТ-301 ТУ 38 101657-85 | 250 | Антиокисилительная | Для ГТД. Обладает хорошими вязкостно-температурными свойствами
ПТС-225 ТУ 38.401-58-1-90 | 225 | Комплекс присадок | Для ГТД, имеет повышенную вязкость при низких температурах
Петрим ТУ 38.401-58-245-99 | 175 | Комплекс присадок | Для газоперекачивающих агрегатов с приводом от авиационных двигателей